## Cadastro de Cliente
FORMULÁRIO DE CADASTRO DE DADOS
Informações da obra |  | Controle
Cliente | VMIX CONCRETO LTDA
Obra | VMIX CONCRETO
Local | RONDONÓPOLIS-MT
ESTUDO DE DOSAGEM CARTAS BASE SEM PRÉ REQUISITOS ADICIONAIS USO EM EQUIPAMENTOS DE EXTRUSÃO.

## Cadastro de Insumos
Definições dos materiais
[5 empty] | 0 | 4 | OK | OK
Caracteristicas dos Cimentos |  |  |  | Percentual | 1
Cimento Portland
Tipo | CP II F 40 |  | TRUE | 100% | OK
Fabricante | Votorantim
Origem | Cuiabá-MT
Material Cimentício Suplementar 01
Tipo |  |  | FALSE
Fabricante
Origem
Material Cimentício Suplementar 02
Tipo |  |  | FALSE
Fabricante
Origem
Caracteristicas dos Agregados Miúdos |  |  |  |  | 1
Agregado01
Tipo | Areia Natural do Rio Cuiabá |  | TRUE | 70% | OK
Fornecedor | -
Origem | Cuiabá - MT
Agregado 02
Tipo |  |  | FALSE
Fornecedor
Origem
Agregado 03
Tipo |  |  | FALSE
Fornecedor
Origem
Caracteristicas dos Agregados Graúdos |  |  |  |  | 2
Agregado 01
Tipo | Brita 1 |  | TRUE | 60% | OK
Fornecedor | Serra de São Vicente
Origem | Cuiabá-MT
Agregado 02
Tipo | Brita 0 |  | TRUE | 40% | OK
Fornecedor | Serra de São Vicente
Origem | Cuiabá-MT
Agregado 03
Tipo
Fornecedor
Origem
Agregado 04
Tipo |  |  | FALSE
Fornecedor
Origem
Caracteristicas dos Aditivos |  |  |  | Dosagem em Massa ?
Aditivo 01 - em Volume
Identificação |  |  | FALSE | FALSE
Fabricante
Teor % - Sobre Cimento Portland |  | Densidade
Aditivo 02 - em Volume
Identificação |  |  | FALSE | FALSE
Fabricante
Teor % - Sobre Cimento Portland |  | Densidade
Aditivo 03 - em Volume
Identificação |  |  | FALSE | FALSE
Fabricante
Teor % - Sobre Cimento Portland |  | Densidade
Aditivo 04 - em Volume
Identificação |  |  | FALSE | FALSE
Fabricante
Teor % - Sobre Cimento Portland |  | Densidade
Caracteristicas das Adições |  |  |  | Dosagem em Massa ?
Adição 01
Identificação |  |  | FALSE | FALSE
Fabricante
Teor % - Sobre Cimento Portland |  | Densidade
Adição 02
Identificação |  |  | FALSE | FALSE
Fabricante
Teor % - Sobre Cimento Portland |  | Densidade
Adição 03
Identificação |  |  | FALSE | FALSE
Fabricante
Teor % - Sobre Cimento Portland |  | Densidade
Adição 04
Identificação |  |  | FALSE | FALSE
Fabricante
Teor % - Sobre Cimento Portland |  | Densidade

## Escopo de Estudo
Critérios do Estudos de Dosagem
Slump: | 120 | FALSE |  |  | TRUE |  |  | FALSE |  | 1 | 0 | 1 | 0 | 1 | OK
Valor de "m" | Traço A |  |  | Traço B |  |  |  | Traço C |  |  | Traço D |  |  |  | Traço E |  | Traço F |  | Traço G
| 3 |  | 1 | 4 |  |  | 1 | 5 |  | 1 | 6 |  |  | 1 | 7 | 1 | 8 | 1 | 9 | 1 | 7 | OK
|  |  | 1 |  |  |  | 1 |  |  | 1 |  |  |  | 1 |  | 1 |  | 1 |  |  | 6
| TRUE |  |  | TRUE |  |  |  | TRUE |  |  | TRUE |  |  |  | TRUE |  | TRUE |  | TRUE |  | 1
Classe de Agressividade | FALSE |  | FALSE |  |  | FALSE |  |  | FALSE |  | TRUE |  |  |  | 1
OK
Local de Aplicação | FALSE |  |  | FALSE |  |  |  | TRUE | [6 empty] | 1
OK
Tipo de Aplicação | FALSE |  |  | TRUE |  |  |  | FALSE |  |  | FALSE |  |  |  | 1
OK
Idades | TRUE |  |  | FALSE |  |  |  | FALSE |  |  | FALSE |  |  |  | 1
OK
Inicial de Agregados Graúdos (kg) | 20 |  | Argamassa Inicial (%) |  |  | 51%
Idade Avaliada | 28 |  | Tipo de CP Avaliado |  |  | 10x20 Axial
± 10 mm
± 20 mm
± 30 mm
I
II
III
IV
NÃO INFORMADO
FUNDAÇÃO
OBRA CIVIL
OBRA DE INFRAESTRUTURA
CONVENCIONAL
BOMBEADO
EXTRUSADO
AUTO ADENSÁVEL
USUAL
PREMOLDADO
PAREDES
OUTRO:

## Dados - Fase Plástica
Dados da Fase Plástica | [8 empty] | OK |  |  | OK | OK |  | OK
Traço A: m = 3 | [7 empty] | 0 |  | britas | cimento dosagem | a/MC | ME | C Cimentos | C Cim Portland
α (%) | 51% | Água (kg) | 3.48 | Slump (mm) | 200 | Peso (kg) | 19.58 |  | 0 | 1.96 | 10.20408 | 0.34104 | 2460.377 | 566.7714 | 566.7714
Traço B: m = 4 | [7 empty] | 0
α (%) | 51% | Água (kg) | 3.5 | Slump (mm) | 200 | Peso (kg) | 19.58 |  | 0 | 2.45 | 8.163265 | 0.42875 | 2460.377 | 453.2125 | 453.2125
Traço A: m = 5 | [7 empty] | 0
α (%) | 51% | Água (kg) | 3.44 | Slump (mm) | 200 | Peso (kg) | 19.58 |  | 0 | 2.94 | 6.802721 | 0.50568 | 2460.377 | 378.1891 | 378.1891
Traço A: m = 6 | [7 empty] | 0
α (%) | 51% | Água (kg) | 3.5 | Slump (mm) | 200 | Peso (kg) | 19.58 |  | 0 | 3.43 | 5.830904 | 0.60025 | 2460.377 | 323.7232 | 323.7232
Traço A: m = 7 | [7 empty] | 0
α (%) | 51% | Água (kg) | 3.49 | Slump (mm) | 200 | Peso (kg) | 19.58 |  | 0 | 3.92 | 5.102041 | 0.68404 | 2460.377 | 283.3217 | 283.3217
Traço A: m = 8 | [7 empty] | 0
α (%) | 51% | Água (kg) | 3.5 | Slump (mm) | 200 | Peso (kg) | 19.58 |  | 0 | 4.41 | 4.535147 | 0.77175 | 2460.377 | 251.7847 | 251.7847
Traço A: m = 9 | [7 empty] | 0
α (%) | 51% | Água (kg) | 3.58 | Slump (mm) | 100 | Peso (kg) | 19.58 |  | 0 | 4.9 | 4.081633 | 0.8771 | 2460.377 | 226.1979 | 226.1979
EQUIPAMENTOS PARA MASSA ESPECÍFICA
Volume (m³) |  | 0.0053 |  | Tara (kg) |  | 6.54

## Dados - Resistências
RESISTÊNCIAS | [9 empty] | 3
[10 empty] | 4 |  | Tipo CP | Ponderador | Tipos de Ruptura
[10 empty] | 5 |  | 10x20 Axial | 1.2487 | A
[10 empty] | 6 |  | 10x20 Diametral | 0.3183 | B
CP | Tipo de CP | m | Data de Moldagem | Idade | Data de Ruptura | Carga (tonelada) | Tipo de Ruptura | Fcj (MPa) | Índice de Eficiência | 7 |  | 10x10x40 Flexão | 0.0981 | C
44580 | 10x20 Axial | 3 | 2025-01-06 | 7 | 2025-01-13 | 47 | B | 58.6889 |  | 8 |  |  |  | D
44581 | 10x20 Axial | 3 | 2025-01-06 | 7 | 2025-01-13 | 47 | A | 58.6889 |  | 9 |  |  |  | E
44582 | 10x20 Axial | 3 | 2025-01-06 | 28 | 2025-02-03 | 53 | B | 66.1811 | 8.563947 |  |  |  |  | F
44583 | 10x20 Axial | 3 | 2025-01-06 | 28 | 2025-02-03 | 53 | C | 66.1811 | 8.563947 | 7 | 14 |  |  | G
44584 | 10x20 Axial | 4 | 2025-01-06 | 7 | 2025-01-13 | 34 | B | 42.4558 | [5 empty] | MD
44585 | 10x20 Axial | 4 | 2025-01-06 | 7 | 2025-01-13 | 34 | A | 42.4558 |  | OK |  |  |  | CENTRAL
44586 | 10x20 Axial | 4 | 2025-01-06 | 28 | 2025-02-03 | 40 | B | 49.948 | 9.073687
44587 | 10x20 Axial | 4 | 2025-01-06 | 28 | 2025-02-03 | 40 | C | 49.948 | 9.073687
44588 | 10x20 Axial | 5 | 2025-01-06 | 7 | 2025-01-13 | 28 | B | 34.9636
44589 | 10x20 Axial | 5 | 2025-01-06 | 7 | 2025-01-13 | 28 | A | 34.9636
44590 | 10x20 Axial | 5 | 2025-01-06 | 28 | 2025-02-03 | 36 | B | 44.9532 | 8.412952
44591 | 10x20 Axial | 5 | 2025-01-06 | 28 | 2025-02-03 | 36 | C | 44.9532 | 8.412952
44592 | 10x20 Axial | 6 | 2025-01-06 | 7 | 2025-01-13 | 21 | B | 26.2227
44593 | 10x20 Axial | 6 | 2025-01-06 | 7 | 2025-01-13 | 21 | A | 26.2227
44594 | 10x20 Axial | 6 | 2025-01-06 | 28 | 2025-02-03 | 24.71 | B | 30.855377 | 10.49163
44595 | 10x20 Axial | 6 | 2025-01-06 | 28 | 2025-02-03 | 24.71 | C | 30.855377 | 10.49163
44596 | 10x20 Axial | 7 | 2025-01-06 | 7 | 2025-01-13 | 18 | B | 22.4766
44597 | 10x20 Axial | 7 | 2025-01-06 | 7 | 2025-01-13 | 18 | A | 22.4766
44598 | 10x20 Axial | 7 | 2025-01-06 | 28 | 2025-02-03 | 21 | B | 26.2227 | 10.80445
44599 | 10x20 Axial | 7 | 2025-01-06 | 28 | 2025-02-03 | 21 | C | 26.2227 | 10.80445
44600 | 10x20 Axial | 8 | 2025-01-06 | 7 | 2025-01-13 | 15 | B | 18.7305
44601 | 10x20 Axial | 8 | 2025-01-06 | 7 | 2025-01-13 | 15 | A | 18.7305
44602 | 10x20 Axial | 8 | 2025-01-06 | 28 | 2025-02-03 | 17.65 | B | 22.039555 | 11.42422
44603 | 10x20 Axial | 8 | 2025-01-06 | 28 | 2025-02-03 | 17.65 | C | 22.039555 | 11.42422
44604 | 10x20 Axial | 9 | 2025-01-06 | 7 | 2025-01-13 | 9 | B | 11.2383
44605 | 10x20 Axial | 9 | 2025-01-06 | 7 | 2025-01-13 | 9 | A | 11.2383
44606 | 10x20 Axial | 9 | 2025-01-06 | 28 | 2025-02-03 | 12 | B | 14.9844 | 15.09556
44607 | 10x20 Axial | 9 | 2025-01-06 | 28 | 2025-02-03 | 12 | C | 14.9844 | 15.09556
Formulas:
Data de Ruptura = CPs[[#This Row],[Data de Moldagem]]+CPs[[#This Row],[Idade]]

## Avaliação de Resultado
Resistência Desejada (MPa)
20

## Compilado de Dados
7
ID | m | a/c | Consumo de Cimento Total | Consumo de Cimento Portalnd | Resistência Média | Índice de Eficiência Média | Slump de Ensaio
1 | 3 | 0.34104 | 566.7714 | 566.7714 | 66.1811 | 8.563947 | 200
2 | 4 | 0.42875 | 453.2125 | 453.2125 | 49.948 | 9.073687 | 200
3 | 5 | 0.50568 | 378.1891 | 378.1891 | 44.9532 | 8.412952 | 200
4 | 6 | 0.60025 | 323.7232 | 323.7232 | 30.855377 | 10.49163 | 200
5 | 7 | 0.68404 | 283.3217 | 283.3217 | 26.2227 | 10.80445 | 200
6 | 8 | 0.77175 | 251.7847 | 251.7847 | 22.039555 | 11.42422 | 200
7 | 9 | 0.8771 | 226.1979 | 226.1979 | 14.9844 | 15.09556 | 100
a/c x m | [11 empty] | m x Consumo | [11 empty] | Resistência x a/c | [11 empty] | a/c x Resistência | [12 empty] | m x Índice de Eficiência
m\x^n | 6 | 5 | 4 | 3 | 2 | 1 | 0 |  |  |  |  | m\x^n | 6 | 5 | 4 | 3 | 2 | 1 | 0 |  |  |  |  | m\x^n | 6 | 5 | 4 | 3 | 2 | 1 | 0 |  |  |  |  | m\x^n | 6 | 5 | 4 | 3 | 2 | 1 | 0 | [5 empty] | m\x^n | 6 | 5 | 4 | 3 | 2 | 1 | 0
2 | 0.001573374 | 0.004613458 | 0.01352762 | 0.03966578 | 0.1163082816 | 0.34104 | 1 | -1.816446e-15 |  | Equação | 5525.682 | 2 | 729 | 243 | 81 | 27 | 9 | 3 | 1 | -24883200.0 |  | Equação | 0.01553415 | 2 | 0.001573374 | 0.004613458 | 0.01352762 | 0.03966578 | 0.1163082816 | 0.34104 | 1 | -1.816446e-15 |  | Equação | 267549.1 | 2 | 84024103591.5 | 1269608749.2 | 19183856.9 | 289869.1 | 4379.938 | 66.1811 | 1 | 9.4606e+25 |  | Equação | 2.046823e-09 |  | 2 | 729 | 243 | 81 | 27 | 9 | 3 | 1 | -24883200.0 |  | Equação | -0.02902718
3 | 0.006211905 | 0.01448841 | 0.03379221 | 0.07881564 | 0.1838265625 | 0.42875 | 1 |  |  |  | -20458.83 | 3 | 4096 | 1024 | 256 | 64 | 16 | 4 | 1 |  |  |  | -0.5975596 | 3 | 0.006211905 | 0.01448841 | 0.03379221 | 0.07881564 | 0.1838265625 | 0.42875 | 1 |  |  |  | -989364.9 | 3 | 15527753148.8 | 310878376.5 | 6224040.5 | 124610.4 | 2494.802704 | 49.948 | 1 |  |  |  | -4.050719e-07 |  | 3 | 4096 | 1024 | 256 | 64 | 16 | 4 | 1 |  |  |  | 1.082841
4 | 0.01672071 | 0.03306579 | 0.06538876 | 0.1293086 | 0.2557122624 | 0.50568 | 1 |  |  |  | 30959.32 | 4 | 15625 | 3125 | 625 | 125 | 25 | 5 | 1 |  |  |  | 9.514554 | 4 | 0.01672071 | 0.03306579 | 0.06538876 | 0.1293086 | 0.2557122624 | 0.50568 | 1 |  |  |  | 1496179.2 | 4 | 8252084661.1 | 183570572.5 | 4083593.0 | 90840.99 | 2020.79 | 44.9532 | 1 |  |  |  | 3.065797e-05 |  | 4 | 15625 | 3125 | 625 | 125 | 25 | 5 | 1 |  |  |  | -16.39132
5 | 0.04677276 | 0.07792214 | 0.1298161 | 0.2162701 | 0.3603000625 | 0.60025 | 1 |  |  |  | -24481.14 | 5 | 46656 | 7776 | 1296 | 216 | 36 | 6 | 1 |  |  |  | -81.11813 | 5 | 0.04677276 | 0.07792214 | 0.1298161 | 0.2162701 | 0.3603000625 | 0.60025 | 1 |  |  |  | -1183011.9 | 5 | 862949025.6 | 27967541.1 | 906407.4 | 29375.99 | 952.0543 | 30.855377 | 1 |  |  |  | -0.00111363 |  | 5 | 46656 | 7776 | 1296 | 216 | 36 | 6 | 1 |  |  |  | 128.5745
6 | 0.1024446 | 0.149764 | 0.2189404 | 0.3200697 | 0.4679107216 | 0.68404 | 1 |  |  |  | 10655.29 | 6 | 117649 | 16807 | 2401 | 343 | 49 | 7 | 1 |  |  |  | 400.7681 | 6 | 0.1024446 | 0.149764 | 0.2189404 | 0.3200697 | 0.4679107216 | 0.68404 | 1 |  |  |  | 515328.4 | 6 | 325135536.0 | 12399010.6 | 472835 | 18031.52 | 687.63 | 26.2227 | 1 |  |  |  | 0.01997162 |  | 6 | 117649 | 16807 | 2401 | 343 | 49 | 7 | 1 |  |  |  | -549.7356
7 | 0.2112807 | 0.2737683 | 0.3547371 | 0.4596528 | 0.5955980625 | 0.77175 | 1 |  |  |  | -2405.344 | 7 | 262144 | 32768 | 4096 | 512 | 64 | 8 | 1 |  |  |  | -1168.221 | 7 | 0.2112807 | 0.2737683 | 0.3547371 | 0.4596528 | 0.5955980625 | 0.77175 | 1 |  |  |  | -117274.3 | 7 | 114608526.4 | 5200128.9 | 235945.3 | 10705.54 | 485.742 | 22.039555 | 1 |  |  |  | -0.1765931 |  | 7 | 262144 | 32768 | 4096 | 512 | 64 | 8 | 1 |  |  |  | 1211.921
8 | 0.4552969 | 0.5190935 | 0.5918293 | 0.6747569 | 0.76930441 | 0.8771 | 1 |  |  |  | 221.9694 | 8 | 531441 | 59049 | 6561 | 729 | 81 | 9 | 1 |  |  |  | 2017.915 | 8 | 0.4552969 | 0.5190935 | 0.5918293 | 0.6747569 | 0.76930441 | 0.8771 | 1 |  |  |  | 10953.24 | 8 | 11319732.0 | 755434.5 | 50414.73 | 3364.481 | 224.5322 | 14.9844 | 1 |  |  |  | 1.522979 |  | 8 | 531441 | 59049 | 6561 | 729 | 81 | 9 | 1 |  |  |  | -1065.361
[10 empty] | 0.8107647 | a/c Desejado | [10 empty] | 8.337328 | m Desejado | [10 empty] | 0.8107647 | 16.50713 | [10 empty] | 20 | Resistência Desejada | [11 empty] | 8.337328 | m Desejado
[10 empty] | 8.337328 | m | [10 empty] | 242.3908 | Consumo | [11 empty] | 17.46% | [10 empty] | 0.8107647 | a/c | [11 empty] | 12.57365 | IRF
m\x^n | 6 | 5 | 4 | 3 | 2 | 1 | 0 |  |  | Validação |  | m\x^n | 6 | 5 | 4 | 3 | 2 | 1 | 0 |  |  | Validação |  | m\x^n | 6 | 5 | 4 | 3 | 2 | 1 | 0 |  |  | Validação |  | m\x^n | 6 | 5 | 4 | 3 | 2 | 1 | 0 |  |  | Validação |  |  | m\x^n | 6 | 5 | 4 | 3 | 2 | 1 | 0 |  |  | Validação
2 | 3 | 0.004613458 | 0.01352762 | 0.03966578 | 0.1163082816 | 0.34104 | 1 | -1.00371e-11 |  | a/c | m | 2 | 566.7714 | 243 | 81 | 27 | 9 | 3 | 1 | -386539.4 |  | m | Consumo | 2 | 66.1811 | 0.004613458 | 0.01352762 | 0.03966578 | 0.1163082816 | 0.34104 | 1 | -4.859886e-10 |  | a/c | Resistência | 2 | 0.34104 | 1269608749.2 | 19183856.9 | 289869.1 | 4379.938 | 66.1811 | 1 | 1.9364e+17 |  | Resistência | a/c |  | 2 | 8.563947 | 243 | 81 | 27 | 9 | 3 | 1 | 722289.2 |  | m | IEF
3 | 4 | 0.01448841 | 0.03379221 | 0.07881564 | 0.1838265625 | 0.42875 | 1 |  |  | 0.34104 | 3 | 3 | 453.2125 | 1024 | 256 | 64 | 16 | 4 | 1 |  |  | 3 | 566.7714 | 3 | 49.948 | 0.01448841 | 0.03379221 | 0.07881564 | 0.1838265625 | 0.42875 | 1 |  |  | 0.34104 | 66.1811 | 3 | 0.42875 | 310878376.5 | 6224040.5 | 124610.4 | 2494.802704 | 49.948 | 1 |  |  | 66.1811 | 0.34104 |  | 3 | 9.073687 | 1024 | 256 | 64 | 16 | 4 | 1 |  |  | 3 | 8.563947
4 | 5 | 0.03306579 | 0.06538876 | 0.1293086 | 0.2557122624 | 0.50568 | 1 |  |  | 0.42875 | 4 | 4 | 378.1891 | 3125 | 625 | 125 | 25 | 5 | 1 |  |  | 4 | 453.2125 | 4 | 44.9532 | 0.03306579 | 0.06538876 | 0.1293086 | 0.2557122624 | 0.50568 | 1 |  |  | 0.42875 | 49.948 | 4 | 0.50568 | 183570572.5 | 4083593.0 | 90840.99 | 2020.79 | 44.9532 | 1 |  |  | 49.948 | 0.42875 |  | 4 | 8.412952 | 3125 | 625 | 125 | 25 | 5 | 1 |  |  | 4 | 9.073687
5 | 6 | 0.07792214 | 0.1298161 | 0.2162701 | 0.3603000625 | 0.60025 | 1 |  |  | 0.50568 | 5 | 5 | 323.7232 | 7776 | 1296 | 216 | 36 | 6 | 1 |  |  | 5 | 378.1891 | 5 | 30.855377 | 0.07792214 | 0.1298161 | 0.2162701 | 0.3603000625 | 0.60025 | 1 |  |  | 0.50568 | 44.9532 | 5 | 0.60025 | 27967541.1 | 906407.4 | 29375.99 | 952.0543 | 30.855377 | 1 |  |  | 44.9532 | 0.50568 |  | 5 | 10.49163 | 7776 | 1296 | 216 | 36 | 6 | 1 |  |  | 5 | 8.412952
6 | 7 | 0.149764 | 0.2189404 | 0.3200697 | 0.4679107216 | 0.68404 | 1 |  |  | 0.60025 | 6 | 6 | 283.3217 | 16807 | 2401 | 343 | 49 | 7 | 1 |  |  | 6 | 323.7232 | 6 | 26.2227 | 0.149764 | 0.2189404 | 0.3200697 | 0.4679107216 | 0.68404 | 1 |  |  | 0.60025 | 30.85538 | 6 | 0.68404 | 12399010.6 | 472835 | 18031.52 | 687.63 | 26.2227 | 1 |  |  | 30.855377 | 0.60025 |  | 6 | 10.80445 | 16807 | 2401 | 343 | 49 | 7 | 1 |  |  | 6 | 10.49163
7 | 8 | 0.2737683 | 0.3547371 | 0.4596528 | 0.5955980625 | 0.77175 | 1 |  |  | 0.68404 | 7 | 7 | 251.7847 | 32768 | 4096 | 512 | 64 | 8 | 1 |  |  | 7 | 283.3217 | 7 | 22.039555 | 0.2737683 | 0.3547371 | 0.4596528 | 0.5955980625 | 0.77175 | 1 |  |  | 0.68404 | 26.2227 | 7 | 0.77175 | 5200128.9 | 235945.3 | 10705.54 | 485.742 | 22.039555 | 1 |  |  | 26.2227 | 0.68404 |  | 7 | 11.42422 | 32768 | 4096 | 512 | 64 | 8 | 1 |  |  | 7 | 10.80445
8 | 9 | 0.5190935 | 0.5918293 | 0.6747569 | 0.76930441 | 0.8771 | 1 |  |  | 0.77175 | 8 | 8 | 226.1979 | 59049 | 6561 | 729 | 81 | 9 | 1 |  |  | 8 | 251.7847 | 8 | 14.9844 | 0.5190935 | 0.5918293 | 0.6747569 | 0.76930441 | 0.8771 | 1 |  |  | 0.77175 | 22.03956 | 8 | 0.8771 | 755434.5 | 50414.73 | 3364.481 | 224.5322 | 14.9844 | 1 |  |  | 22.039555 | 0.77175 |  | 8 | 15.09556 | 59049 | 6561 | 729 | 81 | 9 | 1 |  |  | 8 | 11.42422
[10 empty] | 0.8771 | 9 | [10 empty] | 9 | 226.1979 | [10 empty] | 0.8771 | 14.9844 | [10 empty] | 14.9844 | 0.8771 | [11 empty] | 9 | 15.09556
m\x^n | 6 | 5 | 4 | 3 | 2 | 1 | 0 |  |  |  |  | m\x^n | 6 | 5 | 4 | 3 | 2 | 1 | 0 |  |  |  |  | m\x^n | 6 | 5 | 4 | 3 | 2 | 1 | 0 |  |  |  |  | m\x^n | 6 | 5 | 4 | 3 | 2 | 1 | 0 | [5 empty] | m\x^n | 6 | 5 | 4 | 3 | 2 | 1 | 0
2 | 0.001573374 | 3 | 0.01352762 | 0.03966578 | 0.1163082816 | 0.34104 | 1 | 3.716236e-11 |  | Montagem Curva |  | 2 | 729 | 566.7714 | 81 | 27 | 9 | 3 | 1 | 14869195.5 |  | Montagem Curva |  | 2 | 0.001573374 | 66.1811 | 0.01352762 | 0.03966578 | 0.1163082816 | 0.34104 | 1 | 1.797128e-09 |  | Montagem Curva |  | 2 | 84024103591.5 | 0.34104 | 19183856.9 | 289869.1 | 4379.938 | 66.1811 | 1 | -3.8322e+19 |  | Montagem Curva |  |  | 2 | 729 | 8.563947 | 81 | 27 | 9 | 3 | 1 | -26944547.3 |  | Montagem Curva
3 | 0.006211905 | 4 | 0.03379221 | 0.07881564 | 0.1838265625 | 0.42875 | 1 |  | 1 | 0.34104 | 3 | 3 | 4096 | 453.2125 | 256 | 64 | 16 | 4 | 1 |  | 1 | 3 | 566.7714 | 3 | 0.006211905 | 49.948 | 0.03379221 | 0.07881564 | 0.1838265625 | 0.42875 | 1 |  | 1 | 0.34104 | 66.1811 | 3 | 15527753148.8 | 0.42875 | 6224040.5 | 124610.4 | 2494.802704 | 49.948 | 1 |  | 1 | 14.9844 | 0.8771 |  | 3 | 4096 | 9.073687 | 256 | 64 | 16 | 4 | 1 |  | 1 | 3 | 8.563947
4 | 0.01672071 | 5 | 0.06538876 | 0.1293086 | 0.2557122624 | 0.50568 | 1 |  | 2 | 0.3517612 | 3.040379 | 4 | 15625 | 378.1891 | 625 | 125 | 25 | 5 | 1 |  | 2 | 3.12 | 549.8846 | 4 | 0.01672071 | 44.9532 | 0.06538876 | 0.1293086 | 0.2557122624 | 0.50568 | 1 |  | 2 | 0.3517612 | 59.98954 | 4 | 8252084661.1 | 0.50568 | 4083593.0 | 90840.99 | 2020.79 | 44.9532 | 1 |  | 2 | 16.008334 | 0.8675008 | -0.009599217 | 4 | 15625 | 8.412952 | 625 | 125 | 25 | 5 | 1 |  | 2 | 3.12 | 9.60819
5 | 0.04677276 | 6 | 0.1298161 | 0.2162701 | 0.3603000625 | 0.60025 | 1 |  | 3 | 0.3624824 | 3.119894 | 5 | 46656 | 323.7232 | 1296 | 216 | 36 | 6 | 1 |  | 3 | 3.24 | 534.0876 | 5 | 0.04677276 | 30.855377 | 0.1298161 | 0.2162701 | 0.3603000625 | 0.60025 | 1 |  | 3 | 0.3624824 | 55.76356 | 5 | 862949025.6 | 0.60025 | 906407.4 | 29375.99 | 952.0543 | 30.855377 | 1 |  | 3 | 17.032268 | 0.8558765 | -0.01162428 | 5 | 46656 | 10.49163 | 1296 | 216 | 36 | 6 | 1 |  | 3 | 3.24 | 10.18945
6 | 0.1024446 | 7 | 0.2189404 | 0.3200697 | 0.4679107216 | 0.68404 | 1 |  | 4 | 0.3732036 | 3.228805 | 6 | 117649 | 283.3217 | 2401 | 343 | 49 | 7 | 1 |  | 4 | 3.36 | 519.2712 | 6 | 0.1024446 | 26.2227 | 0.2189404 | 0.3200697 | 0.4679107216 | 0.68404 | 1 |  | 4 | 0.3732036 | 53.03039 | 6 | 325135536.0 | 0.68404 | 472835 | 18031.52 | 687.63 | 26.2227 | 1 |  | 4 | 18.056202 | 0.8421679 | -0.01370858 | 6 | 117649 | 10.80445 | 2401 | 343 | 49 | 7 | 1 |  | 4 | 3.36 | 10.42102
7 | 0.2112807 | 8 | 0.3547371 | 0.4596528 | 0.5955980625 | 0.77175 | 1 |  | 5 | 0.3839248 | 3.358882 | 7 | 262144 | 251.7847 | 4096 | 512 | 64 | 8 | 1 |  | 5 | 3.48 | 505.3375 | 7 | 0.2112807 | 22.039555 | 0.3547371 | 0.4596528 | 0.5955980625 | 0.77175 | 1 |  | 5 | 0.3839248 | 51.39036 | 7 | 114608526.4 | 0.77175 | 235945.3 | 10705.54 | 485.742 | 22.039555 | 1 |  | 5 | 19.080136 | 0.8264498 | -0.01571813 | 7 | 262144 | 11.42422 | 4096 | 512 | 64 | 8 | 1 |  | 5 | 3.48 | 10.39918
8 | 0.4552969 | 9 | 0.5918293 | 0.6747569 | 0.76930441 | 0.8771 | 1 |  | 6 | 0.394646 | 3.50327 | 8 | 531441 | 226.1979 | 6561 | 729 | 81 | 9 | 1 |  | 6 | 3.6 | 492.1989 | 8 | 0.4552969 | 14.9844 | 0.5918293 | 0.6747569 | 0.76930441 | 0.8771 | 1 |  | 6 | 0.394646 | 50.5101 | 8 | 11319732.0 | 0.8771 | 50414.73 | 3364.481 | 224.5322 | 14.9844 | 1 |  | 6 | 20.10407 | 0.8089053 | -0.01754455 | 8 | 531441 | 15.09556 | 6561 | 729 | 81 | 9 | 1 |  | 6 | 3.6 | 10.20469
[9 empty] | 7 | 0.4053672 | 3.656352 | [9 empty] | 7 | 3.72 | 479.7777 | [9 empty] | 7 | 0.4053672 | 50.11606 | [9 empty] | 7 | 21.128004 | 0.7898019 | -0.01910337 | [9 empty] | 7 | 3.72 | 9.904258
m\x^n | 6 | 5 | 4 | 3 | 2 | 1 | 0 |  | 8 | 0.4160884 | 3.813622 | m\x^n | 6 | 5 | 4 | 3 | 2 | 1 | 0 |  | 8 | 3.84 | 468.0049 | m\x^n | 6 | 5 | 4 | 3 | 2 | 1 | 0 |  | 8 | 0.4160884 | 49.98834 | m\x^n | 6 | 5 | 4 | 3 | 2 | 1 | 0 |  | 8 | 22.151938 | 0.7694695 | -0.02033234 | m\x^n | 6 | 5 | 4 | 3 | 2 | 1 | 0 |  | 8 | 3.84 | 9.55191
2 | 0.001573374 | 0.004613458 | 3 | 0.03966578 | 0.1163082816 | 0.34104 | 1 | -5.623593e-11 | 9 | 0.4268096 | 3.971562 | 2 | 729 | 243 | 566.7714 | 27 | 9 | 3 | 1 | -236752542.4 | 9 | 3.96 | 456.8197 | 2 | 0.001573374 | 0.004613458 | 66.1811 | 0.03966578 | 0.1163082816 | 0.34104 | 1 | -2.717729e-09 | 9 | 0.4268096 | 49.95474 | 2 | 84024103591.5 | 1269608749.2 | 0.34104 | 289869.1 | 4379.938 | 66.1811 | 1 | 2.9004e+21 | 9 | 23.175872 | 0.7482798 | -0.02118972 | 2 | 729 | 243 | 8.563947 | 27 | 9 | 3 | 1 | 407868617.3 | 9 | 3.96 | 9.190348
3 | 0.006211905 | 0.01448841 | 4 | 0.07881564 | 0.1838265625 | 0.42875 | 1 |  | 10 | 0.4375308 | 4.127524 | 3 | 4096 | 1024 | 453.2125 | 64 | 16 | 4 | 1 |  | 10 | 4.08 | 446.1687 | 3 | 0.006211905 | 0.01448841 | 49.948 | 0.07881564 | 0.1838265625 | 0.42875 | 1 |  | 10 | 0.4375308 | 49.88521 | 3 | 15527753148.8 | 310878376.5 | 0.42875 | 124610.4 | 2494.802704 | 49.948 | 1 |  | 10 | 24.199806 | 0.7266272 | -0.02165257 | 3 | 4096 | 1024 | 9.073687 | 64 | 16 | 4 | 1 |  | 10 | 4.08 | 8.852203
4 | 0.01672071 | 0.03306579 | 5 | 0.1293086 | 0.2557122624 | 0.50568 | 1 |  | 11 | 0.448252 | 4.279624 | 4 | 15625 | 3125 | 378.1891 | 125 | 25 | 5 | 1 |  | 11 | 4.2 | 436.005 | 4 | 0.01672071 | 0.03306579 | 44.9532 | 0.1293086 | 0.2557122624 | 0.50568 | 1 |  | 11 | 0.448252 | 49.68648 | 4 | 8252084661.1 | 183570572.5 | 0.50568 | 90840.99 | 2020.79 | 44.9532 | 1 |  | 11 | 25.22374 | 0.7049121 | -0.02171511 | 4 | 15625 | 3125 | 8.412952 | 125 | 25 | 5 | 1 |  | 11 | 4.2 | 8.561239
5 | 0.04677276 | 0.07792214 | 6 | 0.2162701 | 0.3603000625 | 0.60025 | 1 |  | 12 | 0.4589732 | 4.426634 | 5 | 46656 | 7776 | 323.7232 | 216 | 36 | 6 | 1 |  | 12 | 4.32 | 426.2877 | 5 | 0.04677276 | 0.07792214 | 30.855377 | 0.2162701 | 0.3603000625 | 0.60025 | 1 |  | 12 | 0.4589732 | 49.29707 | 5 | 862949025.6 | 27967541.1 | 0.60025 | 29375.99 | 952.0543 | 30.855377 | 1 |  | 12 | 26.247674 | 0.6835252 | -0.02138693 | 5 | 46656 | 7776 | 10.49163 | 216 | 36 | 6 | 1 |  | 12 | 4.32 | 8.333503
6 | 0.1024446 | 0.149764 | 7 | 0.3200697 | 0.4679107216 | 0.68404 | 1 |  | 13 | 0.4696944 | 4.567883 | 6 | 117649 | 16807 | 283.3217 | 343 | 49 | 7 | 1 |  | 13 | 4.44 | 416.9814 | 6 | 0.1024446 | 0.149764 | 26.2227 | 0.3200697 | 0.4679107216 | 0.68404 | 1 |  | 13 | 0.4696944 | 48.68252 | 6 | 325135536.0 | 12399010.6 | 0.68404 | 18031.52 | 687.63 | 26.2227 | 1 |  | 13 | 27.271608 | 0.6628338 | -0.02069137 | 6 | 117649 | 16807 | 10.80445 | 343 | 49 | 7 | 1 |  | 13 | 4.44 | 8.178399
7 | 0.2112807 | 0.2737683 | 8 | 0.4596528 | 0.5955980625 | 0.77175 | 1 |  | 14 | 0.4804156 | 4.703171 | 7 | 262144 | 32768 | 251.7847 | 512 | 64 | 8 | 1 |  | 14 | 4.56 | 408.0553 | 7 | 0.2112807 | 0.2737683 | 22.039555 | 0.4596528 | 0.5955980625 | 0.77175 | 1 |  | 14 | 0.4804156 | 47.831 | 7 | 114608526.4 | 5200128.9 | 0.77175 | 10705.54 | 485.742 | 22.039555 | 1 |  | 14 | 28.295542 | 0.6431701 | -0.01966379 | 7 | 262144 | 32768 | 11.42422 | 512 | 64 | 8 | 1 |  | 14 | 4.56 | 8.09971
8 | 0.4552969 | 0.5190935 | 9 | 0.6747569 | 0.76930441 | 0.8771 | 1 |  | 15 | 0.4911368 | 4.832676 | 8 | 531441 | 59049 | 226.1979 | 729 | 81 | 9 | 1 |  | 15 | 4.68 | 399.483 | 8 | 0.4552969 | 0.5190935 | 14.9844 | 0.6747569 | 0.76930441 | 0.8771 | 1 |  | 15 | 0.4911368 | 46.74914 | 8 | 11319732.0 | 755434.5 | 0.8771 | 3364.481 | 224.5322 | 14.9844 | 1 |  | 15 | 29.319476 | 0.6248202 | -0.01834986 | 8 | 531441 | 59049 | 15.09556 | 729 | 81 | 9 | 1 |  | 15 | 4.68 | 8.096551
[9 empty] | 16 | 0.501858 | 4.956877 | [9 empty] | 16 | 4.8 | 391.2417 | [9 empty] | 16 | 0.501858 | 45.45814 | [9 empty] | 16 | 30.34341 | 0.6080163 | -0.0168039 | [9 empty] | 16 | 4.8 | 8.164263
m\x^n | 6 | 5 | 4 | 3 | 2 | 1 | 0 |  | 17 | 0.5125792 | 5.076481 | m\x^n | 6 | 5 | 4 | 3 | 2 | 1 | 0 |  | 17 | 4.92 | 383.3115 | m\x^n | 6 | 5 | 4 | 3 | 2 | 1 | 0 |  | 17 | 0.5125792 | 43.99027 | m\x^n | 6 | 5 | 4 | 3 | 2 | 1 | 0 |  | 17 | 31.367344 | 0.5929292 | -0.01508714 | m\x^n | 6 | 5 | 4 | 3 | 2 | 1 | 0 |  | 17 | 4.92 | 8.295243
2 | 0.001573374 | 0.004613458 | 0.01352762 | 3 | 0.1163082816 | 0.34104 | 1 | 4.446867e-11 | 18 | 0.5233004 | 5.192353 | 2 | 729 | 243 | 81 | 566.7714 | 9 | 3 | 1 | 2018478696.7 | 18 | 5.04 | 375.6755 | 2 | 0.001573374 | 0.004613458 | 0.01352762 | 66.1811 | 0.1163082816 | 0.34104 | 1 | 2.148877e-09 | 18 | 0.5233004 | 42.38556 | 2 | 84024103591.5 | 1269608749.2 | 19183856.9 | 0.34104 | 4379.938 | 66.1811 | 1 | -1.0536e+23 | 18 | 32.391278 | 0.5796631 | -0.01326603 | 2 | 729 | 243 | 81 | 8.563947 | 9 | 3 | 1 | -3199344642.6 | 18 | 5.04 | 8.479715
3 | 0.006211905 | 0.01448841 | 0.03379221 | 4 | 0.1838265625 | 0.42875 | 1 |  | 19 | 0.5340216 | 5.305455 | 3 | 4096 | 1024 | 256 | 453.2125 | 16 | 4 | 1 |  | 19 | 5.16 | 368.3191 | 3 | 0.006211905 | 0.01448841 | 0.03379221 | 49.948 | 0.1838265625 | 0.42875 | 1 |  | 19 | 0.5340216 | 40.68885 | 3 | 15527753148.8 | 310878376.5 | 6224040.5 | 0.42875 | 2494.802704 | 49.948 | 1 |  | 19 | 33.415212 | 0.5682525 | -0.01141058 | 3 | 4096 | 1024 | 256 | 9.073687 | 16 | 4 | 1 |  | 19 | 5.16 | 8.706432
4 | 0.01672071 | 0.03306579 | 0.06538876 | 5 | 0.2557122624 | 0.50568 | 1 |  | 20 | 0.5447428 | 5.416791 | 4 | 15625 | 3125 | 625 | 378.1891 | 25 | 5 | 1 |  | 20 | 5.28 | 361.2294 | 4 | 0.01672071 | 0.03306579 | 0.06538876 | 44.9532 | 0.2557122624 | 0.50568 | 1 |  | 20 | 0.5447428 | 38.94707 | 4 | 8252084661.1 | 183570572.5 | 4083593.0 | 0.50568 | 2020.79 | 44.9532 | 1 |  | 20 | 34.439146 | 0.5586599 | -0.0095926 | 4 | 15625 | 3125 | 625 | 8.412952 | 25 | 5 | 1 |  | 20 | 5.28 | 8.963323
5 | 0.04677276 | 0.07792214 | 0.1298161 | 6 | 0.3603000625 | 0.60025 | 1 |  | 21 | 0.555464 | 5.527354 | 5 | 46656 | 7776 | 1296 | 323.7232 | 36 | 6 | 1 |  | 21 | 5.4 | 354.395 | 5 | 0.04677276 | 0.07792214 | 0.1298161 | 30.855377 | 0.3603000625 | 0.60025 | 1 |  | 21 | 0.555464 | 37.20689 | 5 | 862949025.6 | 27967541.1 | 906407.4 | 0.60025 | 952.0543 | 30.855377 | 1 |  | 21 | 35.46308 | 0.5507759 | -0.007884055 | 5 | 46656 | 7776 | 1296 | 10.49163 | 36 | 6 | 1 |  | 21 | 5.4 | 9.238072
6 | 0.1024446 | 0.149764 | 0.2189404 | 7 | 0.4679107216 | 0.68404 | 1 |  | 22 | 0.5661852 | 5.638086 | 6 | 117649 | 16807 | 2401 | 283.3217 | 49 | 7 | 1 |  | 22 | 5.52 | 347.8059 | 6 | 0.1024446 | 0.149764 | 0.2189404 | 26.2227 | 0.4679107216 | 0.68404 | 1 |  | 22 | 0.5661852 | 35.51257 | 6 | 325135536.0 | 12399010.6 | 472835 | 0.68404 | 687.63 | 26.2227 | 1 |  | 22 | 36.487014 | 0.5444206 | -0.006355338 | 6 | 117649 | 16807 | 2401 | 10.80445 | 49 | 7 | 1 |  | 22 | 5.52 | 9.518638
7 | 0.2112807 | 0.2737683 | 0.3547371 | 8 | 0.5955980625 | 0.77175 | 1 |  | 23 | 0.5769064 | 5.74984 | 7 | 262144 | 32768 | 4096 | 251.7847 | 64 | 8 | 1 |  | 23 | 5.64 | 341.4526 | 7 | 0.2112807 | 0.2737683 | 0.3547371 | 22.039555 | 0.5955980625 | 0.77175 | 1 |  | 23 | 0.5769064 | 33.9042 | 7 | 114608526.4 | 5200128.9 | 235945.3 | 0.77175 | 485.742 | 22.039555 | 1 |  | 23 | 37.510948 | 0.539347 | -0.005073577 | 7 | 262144 | 32768 | 4096 | 11.42422 | 64 | 8 | 1 |  | 23 | 5.64 | 9.793708
8 | 0.4552969 | 0.5190935 | 0.5918293 | 9 | 0.76930441 | 0.8771 | 1 |  | 24 | 0.5876276 | 5.863344 | 8 | 531441 | 59049 | 6561 | 226.1979 | 81 | 9 | 1 |  | 24 | 5.76 | 335.3265 | 8 | 0.4552969 | 0.5190935 | 0.5918293 | 14.9844 | 0.76930441 | 0.8771 | 1 |  | 24 | 0.5876276 | 32.41619 | 8 | 11319732.0 | 755434.5 | 50414.73 | 0.8771 | 224.5322 | 14.9844 | 1 |  | 24 | 38.534882 | 0.535246 | -0.004100942 | 8 | 531441 | 59049 | 6561 | 15.09556 | 81 | 9 | 1 |  | 24 | 5.76 | 10.0531
[9 empty] | 25 | 0.5983488 | 5.979181 | [9 empty] | 25 | 5.88 | 329.4195 | [9 empty] | 25 | 0.5983488 | 31.07599 | [9 empty] | 25 | 39.558816 | 0.5317531 | -0.003492941 | [9 empty] | 25 | 5.88 | 10.28807
m\x^n | 6 | 5 | 4 | 3 | 2 | 1 | 0 |  | 26 | 0.60907 | 6.097765 | m\x^n | 6 | 5 | 4 | 3 | 2 | 1 | 0 |  | 26 | 6 | 323.7232 | m\x^n | 6 | 5 | 4 | 3 | 2 | 1 | 0 |  | 26 | 0.60907 | 29.90322 | m\x^n | 6 | 5 | 4 | 3 | 2 | 1 | 0 |  | 26 | 40.58275 | 0.5284564 | -0.003296723 | m\x^n | 6 | 5 | 4 | 3 | 2 | 1 | 0 |  | 26 | 6 | 10.49163
2 | 0.001573374 | 0.004613458 | 0.01352762 | 0.03966578 | 3 | 0.34104 | 1 | -1.935476e-11 | 27 | 0.6197912 | 6.219329 | 2 | 729 | 243 | 81 | 27 | 566.7714 | 3 | 1 | -9972393026.6 | 27 | 6.12 | 318.2297 | 2 | 0.001573374 | 0.004613458 | 0.01352762 | 0.03966578 | 66.1811 | 0.34104 | 1 | -9.360662e-10 | 27 | 0.6197912 | 28.909 | 2 | 84024103591.5 | 1269608749.2 | 19183856.9 | 289869.1 | 0.34104 | 66.1811 | 1 | 1.8894e+24 | 27 | 41.606684 | 0.524907 | -0.003549381 | 2 | 729 | 243 | 81 | 27 | 8.563947 | 3 | 1 | 13679181290.6 | 27 | 6.12 | 10.6587
3 | 0.006211905 | 0.01448841 | 0.03379221 | 0.07881564 | 4 | 0.42875 | 1 |  | 28 | 0.6305124 | 6.34392 | 3 | 4096 | 1024 | 256 | 64 | 453.2125 | 4 | 1 |  | 28 | 6.24 | 312.9308 | 3 | 0.006211905 | 0.01448841 | 0.03379221 | 0.07881564 | 49.948 | 0.42875 | 1 |  | 28 | 0.6305124 | 28.09563 | 3 | 15527753148.8 | 310878376.5 | 6224040.5 | 124610.4 | 0.42875 | 49.948 | 1 |  | 28 | 42.630618 | 0.5206307 | -0.004276254 | 3 | 4096 | 1024 | 256 | 64 | 9.073687 | 4 | 1 |  | 28 | 6.24 | 10.78627
4 | 0.01672071 | 0.03306579 | 0.06538876 | 0.1293086 | 5 | 0.50568 | 1 |  | 29 | 0.6412336 | 6.471392 | 4 | 15625 | 3125 | 625 | 125 | 378.1891 | 5 | 1 |  | 29 | 6.36 | 307.818 | 4 | 0.01672071 | 0.03306579 | 0.06538876 | 0.1293086 | 44.9532 | 0.50568 | 1 |  | 29 | 0.6412336 | 27.45651 | 4 | 8252084661.1 | 183570572.5 | 4083593.0 | 90840.99 | 0.50568 | 44.9532 | 1 |  | 29 | 43.654552 | 0.5151415 | -0.005489225 | 4 | 15625 | 3125 | 625 | 125 | 8.412952 | 5 | 1 |  | 29 | 6.36 | 10.87351
5 | 0.04677276 | 0.07792214 | 0.1298161 | 0.2162701 | 6 | 0.60025 | 1 |  | 30 | 0.6519548 | 6.601416 | 5 | 46656 | 7776 | 1296 | 216 | 323.7232 | 6 | 1 |  | 30 | 6.48 | 302.8827 | 5 | 0.04677276 | 0.07792214 | 0.1298161 | 0.2162701 | 30.855377 | 0.60025 | 1 |  | 30 | 0.6519548 | 26.97642 | 5 | 862949025.6 | 27967541.1 | 906407.4 | 29375.99 | 0.60025 | 30.855377 | 1 |  | 30 | 44.678486 | 0.5079565 | -0.007185025 | 5 | 46656 | 7776 | 1296 | 216 | 10.49163 | 6 | 1 |  | 30 | 6.48 | 10.92176
6 | 0.1024446 | 0.149764 | 0.2189404 | 0.3200697 | 7 | 0.68404 | 1 |  | 31 | 0.662676 | 6.733486 | 6 | 117649 | 16807 | 2401 | 343 | 283.3217 | 7 | 1 |  | 31 | 6.6 | 298.1158 | 6 | 0.1024446 | 0.149764 | 0.2189404 | 0.3200697 | 26.2227 | 0.68404 | 1 |  | 31 | 0.662676 | 26.63202 | 6 | 325135536.0 | 12399010.6 | 472835 | 18031.52 | 0.68404 | 26.2227 | 1 |  | 31 | 45.70242 | 0.4986129 | -0.009343537 | 6 | 117649 | 16807 | 2401 | 343 | 10.80445 | 7 | 1 |  | 31 | 6.6 | 10.93449
7 | 0.2112807 | 0.2737683 | 0.3547371 | 0.4596528 | 8 | 0.77175 | 1 |  | 32 | 0.6733972 | 6.86694 | 7 | 262144 | 32768 | 4096 | 512 | 251.7847 | 8 | 1 |  | 32 | 6.72 | 293.5081 | 7 | 0.2112807 | 0.2737683 | 0.3547371 | 0.4596528 | 22.039555 | 0.77175 | 1 |  | 32 | 0.6733972 | 26.39267 | 7 | 114608526.4 | 5200128.9 | 235945.3 | 10705.54 | 0.77175 | 22.039555 | 1 |  | 32 | 46.726354 | 0.4866869 | -0.01192609 | 7 | 262144 | 32768 | 4096 | 512 | 11.42422 | 8 | 1 |  | 32 | 6.72 | 10.91719
8 | 0.4552969 | 0.5190935 | 0.5918293 | 0.6747569 | 9 | 0.8771 | 1 |  | 33 | 0.6841184 | 7.00098 | 8 | 531441 | 59049 | 6561 | 729 | 226.1979 | 9 | 1 |  | 33 | 6.84 | 289.05 | 8 | 0.4552969 | 0.5190935 | 0.5918293 | 0.6747569 | 14.9844 | 0.8771 | 1 |  | 33 | 0.6841184 | 26.2216 | 8 | 11319732.0 | 755434.5 | 50414.73 | 3364.481 | 0.8771 | 14.9844 | 1 |  | 33 | 47.750288 | 0.4718131 | -0.01487377 | 8 | 531441 | 59049 | 6561 | 729 | 15.09556 | 9 | 1 |  | 33 | 6.84 | 10.87724
[9 empty] | 34 | 0.6948396 | 7.134701 | [9 empty] | 34 | 6.96 | 284.7318 | [9 empty] | 34 | 0.6948396 | 26.07726 | [9 empty] | 34 | 48.774222 | 0.4537074 | -0.01810572 | [9 empty] | 34 | 6.96 | 10.82361
m\x^n | 6 | 5 | 4 | 3 | 2 | 1 | 0 |  | 35 | 0.7055608 | 7.267124 | m\x^n | 6 | 5 | 4 | 3 | 2 | 1 | 0 |  | 35 | 7.08 | 280.5435 | m\x^n | 6 | 5 | 4 | 3 | 2 | 1 | 0 |  | 35 | 0.7055608 | 25.91507 | m\x^n | 6 | 5 | 4 | 3 | 2 | 1 | 0 |  | 35 | 49.798156 | 0.4321899 | -0.02151743 | m\x^n | 6 | 5 | 4 | 3 | 2 | 1 | 0 |  | 35 | 7.08 | 10.76664
2 | 0.001573374 | 0.004613458 | 0.01352762 | 0.03966578 | 0.1163082816 | 3 | 1 | 4.369177e-12 | 36 | 0.716282 | 7.397244 | 2 | 729 | 243 | 81 | 27 | 9 | 566.7714 | 1 | 29069079876.8 | 36 | 7.2 | 276.4754 | 2 | 0.001573374 | 0.004613458 | 0.01352762 | 0.03966578 | 0.1163082816 | 66.1811 | 1 | 2.130225e-10 | 36 | 0.716282 | 25.68938 | 2 | 84024103591.5 | 1269608749.2 | 19183856.9 | 289869.1 | 4379.938 | 0.34104 | 1 | -1.6707e+25 | 36 | 50.82209 | 0.4072109 | -0.02497905 | 2 | 729 | 243 | 81 | 27 | 9 | 8.563947 | 1 | -30156465633.0 | 36 | 7.2 | 10.71764
3 | 0.006211905 | 0.01448841 | 0.03379221 | 0.07881564 | 0.1838265625 | 4 | 1 |  | 37 | 0.7270032 | 7.524065 | 3 | 4096 | 1024 | 256 | 64 | 16 | 453.2125 | 1 |  | 37 | 7.32 | 272.5179 | 3 | 0.006211905 | 0.01448841 | 0.03379221 | 0.07881564 | 0.1838265625 | 49.948 | 1 |  | 37 | 0.7270032 | 25.35579 | 3 | 15527753148.8 | 310878376.5 | 6224040.5 | 124610.4 | 2494.802704 | 0.42875 | 1 |  | 37 | 51.846024 | 0.3788772 | -0.0283337 | 3 | 4096 | 1024 | 256 | 64 | 16 | 9.073687 | 1 |  | 37 | 7.32 | 10.6885
4 | 0.01672071 | 0.03306579 | 0.06538876 | 0.1293086 | 0.2557122624 | 5 | 1 |  | 38 | 0.7377244 | 7.646666 | 4 | 15625 | 3125 | 625 | 125 | 25 | 378.1891 | 1 |  | 38 | 7.44 | 268.6618 | 4 | 0.01672071 | 0.03306579 | 0.06538876 | 0.1293086 | 0.2557122624 | 44.9532 | 1 |  | 38 | 0.7377244 | 24.87372 | 4 | 8252084661.1 | 183570572.5 | 4083593.0 | 90840.99 | 2020.79 | 0.50568 | 1 |  | 38 | 52.869958 | 0.3474814 | -0.03139574 | 4 | 15625 | 3125 | 625 | 125 | 25 | 8.412952 | 1 |  | 38 | 7.44 | 10.69118
5 | 0.04677276 | 0.07792214 | 0.1298161 | 0.2162701 | 0.3603000625 | 6 | 1 |  | 39 | 0.7484456 | 7.764248 | 5 | 46656 | 7776 | 1296 | 216 | 36 | 323.7232 | 1 |  | 39 | 7.56 | 264.8984 | 5 | 0.04677276 | 0.07792214 | 0.1298161 | 0.2162701 | 0.3603000625 | 30.855377 | 1 |  | 39 | 0.7484456 | 24.20928 | 5 | 862949025.6 | 27967541.1 | 906407.4 | 29375.99 | 952.0543 | 0.60025 | 1 |  | 39 | 53.893892 | 0.3135323 | -0.03394911 | 5 | 46656 | 7776 | 1296 | 216 | 36 | 10.49163 | 1 |  | 39 | 7.56 | 10.73719
6 | 0.1024446 | 0.149764 | 0.2189404 | 0.3200697 | 0.4679107216 | 7 | 1 |  | 40 | 0.7591668 | 7.876208 | 6 | 117649 | 16807 | 2401 | 343 | 49 | 283.3217 | 1 |  | 40 | 7.68 | 261.2203 | 6 | 0.1024446 | 0.149764 | 0.2189404 | 0.3200697 | 0.4679107216 | 26.2227 | 1 |  | 40 | 0.7591668 | 23.33843 | 6 | 325135536.0 | 12399010.6 | 472835 | 18031.52 | 687.63 | 0.68404 | 1 |  | 40 | 54.917826 | 0.2777867 | -0.0357456 | 6 | 117649 | 16807 | 2401 | 343 | 49 | 10.80445 | 1 |  | 40 | 7.68 | 10.83698
7 | 0.2112807 | 0.2737683 | 0.3547371 | 0.4596528 | 0.5955980625 | 8 | 1 |  | 41 | 0.769888 | 7.982205 | 7 | 262144 | 32768 | 4096 | 512 | 64 | 251.7847 | 1 |  | 41 | 7.8 | 257.6209 | 7 | 0.2112807 | 0.2737683 | 0.3547371 | 0.4596528 | 0.5955980625 | 22.039555 | 1 |  | 41 | 0.769888 | 22.25047 | 7 | 114608526.4 | 5200128.9 | 235945.3 | 10705.54 | 485.742 | 0.77175 | 1 |  | 41 | 55.94176 | 0.2412836 | -0.03650319 | 7 | 262144 | 32768 | 4096 | 512 | 64 | 11.42422 | 1 |  | 41 | 7.8 | 10.99927
8 | 0.4552969 | 0.5190935 | 0.5918293 | 0.6747569 | 0.76930441 | 9 | 1 |  | 42 | 0.7806092 | 8.082238 | 8 | 531441 | 59049 | 6561 | 729 | 81 | 226.1979 | 1 |  | 42 | 7.92 | 254.0955 | 8 | 0.4552969 | 0.5190935 | 0.5918293 | 0.6747569 | 0.76930441 | 14.9844 | 1 |  | 42 | 0.7806092 | 20.95173 | 8 | 11319732.0 | 755434.5 | 50414.73 | 3364.481 | 224.5322 | 0.8771 | 1 |  | 42 | 56.965694 | 0.2053793 | -0.03590429 | 8 | 531441 | 59049 | 6561 | 729 | 81 | 15.09556 | 1 |  | 42 | 7.92 | 11.23033
[9 empty] | 43 | 0.7913304 | 8.176732 | [9 empty] | 43 | 8.04 | 250.6411 | [9 empty] | 43 | 0.7913304 | 19.46971 | [9 empty] | 43 | 57.989628 | 0.1717852 | -0.0335941 | [9 empty] | 43 | 8.04 | 11.53317
m\x^n | 6 | 5 | 4 | 3 | 2 | 1 | 0 |  | 44 | 0.8020516 | 8.266622 | m\x^n | 6 | 5 | 4 | 3 | 2 | 1 | 0 |  | 44 | 8.16 | 247.2571 | m\x^n | 6 | 5 | 4 | 3 | 2 | 1 | 0 |  | 44 | 0.8020516 | 17.85732 | m\x^n | 6 | 5 | 4 | 3 | 2 | 1 | 0 |  | 44 | 59.013562 | 0.1426063 | -0.0291789 | m\x^n | 6 | 5 | 4 | 3 | 2 | 1 | 0 |  | 44 | 8.16 | 11.9067
2 | 0.001573374 | 0.004613458 | 0.01352762 | 0.03966578 | 0.1163082816 | 0.34104 | 3 | -4.031955e-13 | 45 | 0.8127728 | 8.353452 | 2 | 729 | 243 | 81 | 27 | 9 | 3 | 566.7714 | -50212184882.0 | 45 | 8.28 | 243.9457 | 2 | 0.001573374 | 0.004613458 | 0.01352762 | 0.03966578 | 0.1163082816 | 0.34104 | 66.1811 | -1.989597e-11 | 45 | 0.8127728 | 16.19756 | 2 | 84024103591.5 | 1269608749.2 | 19183856.9 | 289869.1 | 4379.938 | 66.1811 | 0.34104 | 1.4408e+26 | 45 | 60.037496 | 0.120382 | -0.02222432 | 2 | 729 | 243 | 81 | 27 | 9 | 3 | 8.563947 | 26509590383.0 | 45 | 8.28 | 12.34482
3 | 0.006211905 | 0.01448841 | 0.03379221 | 0.07881564 | 0.1838265625 | 0.42875 | 4 |  | 46 | 0.823494 | 8.439475 | 3 | 4096 | 1024 | 256 | 64 | 16 | 4 | 453.2125 |  | 46 | 8.4 | 240.7123 | 3 | 0.006211905 | 0.01448841 | 0.03379221 | 0.07881564 | 0.1838265625 | 0.42875 | 49.948 |  | 46 | 0.823494 | 14.60843 | 3 | 15527753148.8 | 310878376.5 | 6224040.5 | 124610.4 | 2494.802704 | 49.948 | 0.42875 |  | 46 | 61.06143 | 0.1081283 | -0.01225367 | 3 | 4096 | 1024 | 256 | 64 | 16 | 4 | 9.073687 |  | 46 | 8.4 | 12.83542
4 | 0.01672071 | 0.03306579 | 0.06538876 | 0.1293086 | 0.2557122624 | 0.50568 | 5 |  | 47 | 0.8342152 | 8.52776 | 4 | 15625 | 3125 | 625 | 125 | 25 | 5 | 378.1891 |  | 47 | 8.52 | 237.5661 | 4 | 0.01672071 | 0.03306579 | 0.06538876 | 0.1293086 | 0.2557122624 | 0.50568 | 44.9532 |  | 47 | 0.8342152 | 13.24817 | 4 | 8252084661.1 | 183570572.5 | 4083593.0 | 90840.99 | 2020.79 | 44.9532 | 0.50568 |  | 47 | 62.085364 | 0.1093821 | 0.001253761 | 4 | 15625 | 3125 | 625 | 125 | 25 | 5 | 8.412952 |  | 47 | 8.52 | 13.35936
5 | 0.04677276 | 0.07792214 | 0.1298161 | 0.2162701 | 0.3603000625 | 0.60025 | 6 |  | 48 | 0.8449364 | 8.622307 | 5 | 46656 | 7776 | 1296 | 216 | 36 | 6 | 323.7232 |  | 48 | 8.64 | 234.5205 | 5 | 0.04677276 | 0.07792214 | 0.1298161 | 0.2162701 | 0.3603000625 | 0.60025 | 30.855377 |  | 48 | 0.8449364 | 12.32072 | 5 | 862949025.6 | 27967541.1 | 906407.4 | 29375.99 | 952.0543 | 30.855377 | 0.60025 |  | 48 | 63.109298 | 0.1282465 | 0.0188644 | 5 | 46656 | 7776 | 1296 | 216 | 36 | 6 | 10.49163 |  | 48 | 8.64 | 13.88934
6 | 0.1024446 | 0.149764 | 0.2189404 | 0.3200697 | 0.4679107216 | 0.68404 | 7 |  | 49 | 0.8556576 | 8.728163 | 6 | 117649 | 16807 | 2401 | 343 | 49 | 7 | 283.3217 |  | 49 | 8.76 | 231.5937 | 6 | 0.1024446 | 0.149764 | 0.2189404 | 0.3200697 | 0.4679107216 | 0.68404 | 26.2227 |  | 49 | 0.8556576 | 12.08155 | 6 | 325135536.0 | 12399010.6 | 472835 | 18031.52 | 687.63 | 26.2227 | 0.68404 |  | 49 | 64.133232 | 0.1694386 | 0.04119212 | 6 | 117649 | 16807 | 2401 | 343 | 49 | 7 | 10.80445 |  | 49 | 8.76 | 14.38877
7 | 0.2112807 | 0.2737683 | 0.3547371 | 0.4596528 | 0.5955980625 | 0.77175 | 8 |  | 50 | 0.8663788 | 8.851551 | 7 | 262144 | 32768 | 4096 | 512 | 64 | 8 | 251.7847 |  | 50 | 8.88 | 228.8096 | 7 | 0.2112807 | 0.2737683 | 0.3547371 | 0.4596528 | 0.5955980625 | 0.77175 | 22.039555 |  | 50 | 0.8663788 | 12.84375 | 7 | 114608526.4 | 5200128.9 | 235945.3 | 10705.54 | 485.742 | 22.039555 | 0.77175 |  | 50 | 65.157166 | 0.2383385 | 0.0688999 | 7 | 262144 | 32768 | 4096 | 512 | 64 | 8 | 11.42422 |  | 50 | 8.88 | 14.8105
8 | 0.4552969 | 0.5190935 | 0.5918293 | 0.6747569 | 0.76930441 | 0.8771 | 9 |  | 51 | 0.8771 | 9 | 8 | 531441 | 59049 | 6561 | 729 | 81 | 9 | 226.1979 |  | 51 | 9 | 226.1979 | 8 | 0.4552969 | 0.5190935 | 0.5918293 | 0.6747569 | 0.76930441 | 0.8771 | 14.9844 |  | 51 | 0.8771 | 14.9844 | 8 | 11319732.0 | 755434.5 | 50414.73 | 3364.481 | 224.5322 | 14.9844 | 0.8771 |  | 51 | 66.1811 | 0.34104 | 0.1027015 | 8 | 531441 | 59049 | 6561 | 729 | 81 | 9 | 15.09556 |  | 51 | 9 | 15.09556

## Ficha de Dosagem - A
[11 empty] | p1 | Brita 1 - Serra de São Vicente - Cuiabá-MT | Quantidade (kg) | 12
[11 empty] | p2 | Brita 0 - Serra de São Vicente - Cuiabá-MT | Quantidade (kg) | 8
m | [10 empty] | CP | CP II F 40 - Votorantim - Cuiabá-MT | a1 | Areia Natural do Rio Cuiabá - - - Cuiabá - MT
3
α (%) | Traço | [9 empty] | Cimentos - kg |  | Agregados Miúdos - kg |  | Aditivos | Adições
| CP | MCS01 | MCS02 | a1 | a2 | a3 | p1 | p2 | p3 | p4 | CP |  | a1
51% | 1 | 0 | 0 | 0.728 | 0 | 0 | 1.3632 | 0.9088 | 0 | 0 | 8.802817 |  | 6.408451
52% | [10 empty] | +0,11 |  | +0,33
| 1 | 0 | 0 | 0.756 | 0 | 0 | 1.3464 | 0.8976 | 0 | 0 | 8.912656 |  | 6.737968
53% | [10 empty] | +0,113 |  | +0,338
| 1 | 0 | 0 | 0.784 | 0 | 0 | 1.3296 | 0.8864 | 0 | 0 | 9.025271 |  | 7.075812
54% | [10 empty] | +0,115 |  | +0,346
| 1 | 0 | 0 | 0.812 | 0 | 0 | 1.3128 | 0.8752 | 0 | 0 | 9.140768 |  | 7.422303
55% | [10 empty] | +0,118 |  | +0,355
| 1 | 0 | 0 | 0.84 | 0 | 0 | 1.296 | 0.864 | 0 | 0 | 9.259259 |  | 7.777778
56% | [10 empty] | +0,122 |  | +0,365
| 1 | 0 | 0 | 0.868 | 0 | 0 | 1.2792 | 0.8528 | 0 | 0 | 9.380863 |  | 8.142589
57% | [10 empty] | +0,125 |  | +0,375
| 1 | 0 | 0 | 0.896 | 0 | 0 | 1.2624 | 0.8416 | 0 | 0 | 9.505703 |  | 8.51711
58% | [10 empty] | +0,128 |  | +0,385
| 1 | 0 | 0 | 0.924 | 0 | 0 | 1.2456 | 0.8304 | 0 | 0 | 9.633911 |  | 8.901734
59% | [10 empty] | +0,132 |  | +0,395
| 1 | 0 | 0 | 0.952 | 0 | 0 | 1.2288 | 0.8192 | 0 | 0 | 9.765625 |  | 9.296875
60% | [10 empty] | +0,135 |  | +0,406
| 1 | 0 | 0 | 0.98 | 0 | 0 | 1.212 | 0.808 | 0 | 0 | 9.90099 |  | 9.70297
61% | [10 empty] | +0,139 |  | +0,418
| 1 | 0 | 0 | 1.008 | 0 | 0 | 1.1952 | 0.7968 | 0 | 0 | 10.04016 |  | 10.12048

## Ficha de Dosagem - B
[11 empty] | p1 | Brita 1 - Serra de São Vicente - Cuiabá-MT | Quantidade (kg) | 12
[11 empty] | p2 | Brita 0 - Serra de São Vicente - Cuiabá-MT | Quantidade (kg) | 8
m | [10 empty] | CP | CP II F 40 - Votorantim - Cuiabá-MT | a1 | Areia Natural do Rio Cuiabá - - - Cuiabá - MT
4
α (%) | Traço | [9 empty] | Cimentos - kg |  | Agregados Miúdos - kg |  | Aditivos | Adições
| CP | MCS01 | MCS02 | a1 | a2 | a3 | p1 | p2 | p3 | p4 | CP |  | a1
51% | 1 | 0 | 0 | 1.085 | 0 | 0 | 1.749 | 1.166 | 0 | 0 | 6.861063 |  | 7.444254
52% | [10 empty] | +0,083 |  | +0,334
| 1 | 0 | 0 | 1.12 | 0 | 0 | 1.728 | 1.152 | 0 | 0 | 6.944444 |  | 7.777778
53% | [10 empty] | +0,085 |  | +0,342
| 1 | 0 | 0 | 1.155 | 0 | 0 | 1.707 | 1.138 | 0 | 0 | 7.029877 |  | 8.119508
54% | [10 empty] | +0,088 |  | +0,35
| 1 | 0 | 0 | 1.19 | 0 | 0 | 1.686 | 1.124 | 0 | 0 | 7.117438 |  | 8.469751
55% | [10 empty] | +0,09 |  | +0,359
| 1 | 0 | 0 | 1.225 | 0 | 0 | 1.665 | 1.11 | 0 | 0 | 7.207207 |  | 8.828829
56% | [10 empty] | +0,092 |  | +0,368
| 1 | 0 | 0 | 1.26 | 0 | 0 | 1.644 | 1.096 | 0 | 0 | 7.29927 |  | 9.19708
57% | [10 empty] | +0,094 |  | +0,378
| 1 | 0 | 0 | 1.295 | 0 | 0 | 1.623 | 1.082 | 0 | 0 | 7.393715 |  | 9.574861
58% | [10 empty] | +0,097 |  | +0,388
| 1 | 0 | 0 | 1.33 | 0 | 0 | 1.602 | 1.068 | 0 | 0 | 7.490637 |  | 9.962547
59% | [10 empty] | +0,099 |  | +0,398
| 1 | 0 | 0 | 1.365 | 0 | 0 | 1.581 | 1.054 | 0 | 0 | 7.590133 |  | 10.36053
60% | [10 empty] | +0,102 |  | +0,409
| 1 | 0 | 0 | 1.4 | 0 | 0 | 1.56 | 1.04 | 0 | 0 | 7.692308 |  | 10.76923
61% | [10 empty] | +0,105 |  | +0,42
| 1 | 0 | 0 | 1.435 | 0 | 0 | 1.539 | 1.026 | 0 | 0 | 7.797271 |  | 11.18908

## Ficha de Dosagem - C
[11 empty] | p1 | Brita 1 - Serra de São Vicente - Cuiabá-MT | Quantidade (kg) | 12
[11 empty] | p2 | Brita 0 - Serra de São Vicente - Cuiabá-MT | Quantidade (kg) | 8
m | [10 empty] | CP | CP II F 40 - Votorantim - Cuiabá-MT | a1 | Areia Natural do Rio Cuiabá - - - Cuiabá - MT
5
α (%) | Traço | [9 empty] | Cimentos - kg |  | Agregados Miúdos - kg |  | Aditivos | Adições
| CP | MCS01 | MCS02 | a1 | a2 | a3 | p1 | p2 | p3 | p4 | CP |  | a1
51% | 1 | 0 | 0 | 1.442 | 0 | 0 | 2.1348 | 1.4232 | 0 | 0 | 5.621135 |  | 8.105677
52% | [10 empty] | +0,067 |  | +0,336
| 1 | 0 | 0 | 1.484 | 0 | 0 | 2.1096 | 1.4064 | 0 | 0 | 5.688282 |  | 8.441411
53% | [10 empty] | +0,069 |  | +0,344
| 1 | 0 | 0 | 1.526 | 0 | 0 | 2.0844 | 1.3896 | 0 | 0 | 5.757052 |  | 8.785262
54% | [10 empty] | +0,07 |  | +0,352
| 1 | 0 | 0 | 1.568 | 0 | 0 | 2.0592 | 1.3728 | 0 | 0 | 5.827506 |  | 9.137529
55% | [10 empty] | +0,072 |  | +0,361
| 1 | 0 | 0 | 1.61 | 0 | 0 | 2.034 | 1.356 | 0 | 0 | 5.899705 |  | 9.498525
56% | [10 empty] | +0,074 |  | +0,37
| 1 | 0 | 0 | 1.652 | 0 | 0 | 2.0088 | 1.3392 | 0 | 0 | 5.973716 |  | 9.868578
57% | [10 empty] | +0,076 |  | +0,379
| 1 | 0 | 0 | 1.694 | 0 | 0 | 1.9836 | 1.3224 | 0 | 0 | 6.049607 |  | 10.24803
58% | [10 empty] | +0,078 |  | +0,389
| 1 | 0 | 0 | 1.736 | 0 | 0 | 1.9584 | 1.3056 | 0 | 0 | 6.127451 |  | 10.63725
59% | [10 empty] | +0,08 |  | +0,399
| 1 | 0 | 0 | 1.778 | 0 | 0 | 1.9332 | 1.2888 | 0 | 0 | 6.207325 |  | 11.03662
60% | [10 empty] | +0,082 |  | +0,41
| 1 | 0 | 0 | 1.82 | 0 | 0 | 1.908 | 1.272 | 0 | 0 | 6.289308 |  | 11.44654
61% | [10 empty] | +0,084 |  | +0,421
| 1 | 0 | 0 | 1.862 | 0 | 0 | 1.8828 | 1.2552 | 0 | 0 | 6.373486 |  | 11.86743

## Ficha de Dosagem - D
TRUE | [10 empty] | p1 | Brita 1 - Serra de São Vicente - Cuiabá-MT | Quantidade (kg) | 12
[11 empty] | p2 | Brita 0 - Serra de São Vicente - Cuiabá-MT | Quantidade (kg) | 8
m | [10 empty] | CP | CP II F 40 - Votorantim - Cuiabá-MT | a1 | Areia Natural do Rio Cuiabá - - - Cuiabá - MT
6
α (%) | Traço | [9 empty] | Cimentos - kg |  | Agregados Miúdos - kg |  | Aditivos | Adições
| CP | MCS01 | MCS02 | a1 | a2 | a3 | p1 | p2 | p3 | p4 | CP |  | a1
51% | 1 | 0 | 0 | 1.799 | 0 | 0 | 2.5206 | 1.6804 | 0 | 0 | 4.760771 |  | 8.564627
52% | [10 empty] | +0,056 |  | +0,337
| 1 | 0 | 0 | 1.848 | 0 | 0 | 2.4912 | 1.6608 | 0 | 0 | 4.816956 |  | 8.901734
53% | [10 empty] | +0,058 |  | +0,345
| 1 | 0 | 0 | 1.897 | 0 | 0 | 2.4618 | 1.6412 | 0 | 0 | 4.874482 |  | 9.246893
54% | [10 empty] | +0,059 |  | +0,354
| 1 | 0 | 0 | 1.946 | 0 | 0 | 2.4324 | 1.6216 | 0 | 0 | 4.933399 |  | 9.600395
55% | [10 empty] | +0,06 |  | +0,362
| 1 | 0 | 0 | 1.995 | 0 | 0 | 2.403 | 1.602 | 0 | 0 | 4.993758 |  | 9.962547
56% | [10 empty] | +0,062 |  | +0,371
| 1 | 0 | 0 | 2.044 | 0 | 0 | 2.3736 | 1.5824 | 0 | 0 | 5.055612 |  | 10.33367
57% | [10 empty] | +0,063 |  | +0,38
| 1 | 0 | 0 | 2.093 | 0 | 0 | 2.3442 | 1.5628 | 0 | 0 | 5.119017 |  | 10.7141
58% | [10 empty] | +0,065 |  | +0,39
| 1 | 0 | 0 | 2.142 | 0 | 0 | 2.3148 | 1.5432 | 0 | 0 | 5.184033 |  | 11.1042
59% | [10 empty] | +0,067 |  | +0,4
| 1 | 0 | 0 | 2.191 | 0 | 0 | 2.2854 | 1.5236 | 0 | 0 | 5.250722 |  | 11.50433
60% | [10 empty] | +0,068 |  | +0,411
| 1 | 0 | 0 | 2.24 | 0 | 0 | 2.256 | 1.504 | 0 | 0 | 5.319149 |  | 11.91489
61% | [10 empty] | +0,07 |  | +0,421
| 1 | 0 | 0 | 2.289 | 0 | 0 | 2.2266 | 1.4844 | 0 | 0 | 5.389383 |  | 12.3363

## Ficha de Dosagem - E
TRUE | [10 empty] | p1 | Brita 1 - Serra de São Vicente - Cuiabá-MT | Quantidade (kg) | 12
[11 empty] | p2 | Brita 0 - Serra de São Vicente - Cuiabá-MT | Quantidade (kg) | 8
m | [10 empty] | CP | CP II F 40 - Votorantim - Cuiabá-MT | a1 | Areia Natural do Rio Cuiabá - - - Cuiabá - MT
7
α (%) | Traço | [9 empty] | Cimentos - kg |  | Agregados Miúdos - kg |  | Aditivos | Adições
| CP | MCS01 | MCS02 | a1 | a2 | a3 | p1 | p2 | p3 | p4 | CP |  | a1
51% | 1 | 0 | 0 | 2.156 | 0 | 0 | 2.9064 | 1.9376 | 0 | 0 | 4.128819 |  | 8.901734
52% | [10 empty] | +0,048 |  | +0,338
| 1 | 0 | 0 | 2.212 | 0 | 0 | 2.8728 | 1.9152 | 0 | 0 | 4.177109 |  | 9.239766
53% | [10 empty] | +0,049 |  | +0,346
| 1 | 0 | 0 | 2.268 | 0 | 0 | 2.8392 | 1.8928 | 0 | 0 | 4.226543 |  | 9.585799
54% | [10 empty] | +0,051 |  | +0,354
| 1 | 0 | 0 | 2.324 | 0 | 0 | 2.8056 | 1.8704 | 0 | 0 | 4.27716 |  | 9.94012
55% | [10 empty] | +0,052 |  | +0,363
| 1 | 0 | 0 | 2.38 | 0 | 0 | 2.772 | 1.848 | 0 | 0 | 4.329004 |  | 10.30303
56% | [10 empty] | +0,053 |  | +0,372
| 1 | 0 | 0 | 2.436 | 0 | 0 | 2.7384 | 1.8256 | 0 | 0 | 4.382121 |  | 10.67485
57% | [10 empty] | +0,054 |  | +0,381
| 1 | 0 | 0 | 2.492 | 0 | 0 | 2.7048 | 1.8032 | 0 | 0 | 4.436557 |  | 11.0559
58% | [10 empty] | +0,056 |  | +0,391
| 1 | 0 | 0 | 2.548 | 0 | 0 | 2.6712 | 1.7808 | 0 | 0 | 4.492363 |  | 11.44654
59% | [10 empty] | +0,057 |  | +0,401
| 1 | 0 | 0 | 2.604 | 0 | 0 | 2.6376 | 1.7584 | 0 | 0 | 4.549591 |  | 11.84713
60% | [10 empty] | +0,059 |  | +0,411
| 1 | 0 | 0 | 2.66 | 0 | 0 | 2.604 | 1.736 | 0 | 0 | 4.608295 |  | 12.25806
61% | [10 empty] | +0,06 |  | +0,422
| 1 | 0 | 0 | 2.716 | 0 | 0 | 2.5704 | 1.7136 | 0 | 0 | 4.668534 |  | 12.67974

## Ficha de Dosagem - F
TRUE | [10 empty] | p1 | Brita 1 - Serra de São Vicente - Cuiabá-MT | Quantidade (kg) | 12
[11 empty] | p2 | Brita 0 - Serra de São Vicente - Cuiabá-MT | Quantidade (kg) | 8
m | [10 empty] | CP | CP II F 40 - Votorantim - Cuiabá-MT | a1 | Areia Natural do Rio Cuiabá - - - Cuiabá - MT
8
α (%) | Traço | [9 empty] | Cimentos - kg |  | Agregados Miúdos - kg |  | Aditivos | Adições
| CP | MCS01 | MCS02 | a1 | a2 | a3 | p1 | p2 | p3 | p4 | CP |  | a1
51% | 1 | 0 | 0 | 2.513 | 0 | 0 | 3.2922 | 2.1948 | 0 | 0 | 3.644979 |  | 9.159832
52% | [10 empty] | +0,042 |  | +0,339
| 1 | 0 | 0 | 2.576 | 0 | 0 | 3.2544 | 2.1696 | 0 | 0 | 3.687316 |  | 9.498525
53% | [10 empty] | +0,043 |  | +0,347
| 1 | 0 | 0 | 2.639 | 0 | 0 | 3.2166 | 2.1444 | 0 | 0 | 3.730647 |  | 9.845178
54% | [10 empty] | +0,044 |  | +0,355
| 1 | 0 | 0 | 2.702 | 0 | 0 | 3.1788 | 2.1192 | 0 | 0 | 3.775009 |  | 10.20008
55% | [10 empty] | +0,045 |  | +0,363
| 1 | 0 | 0 | 2.765 | 0 | 0 | 3.141 | 2.094 | 0 | 0 | 3.820439 |  | 10.56351
56% | [10 empty] | +0,047 |  | +0,372
| 1 | 0 | 0 | 2.828 | 0 | 0 | 3.1032 | 2.0688 | 0 | 0 | 3.866976 |  | 10.93581
57% | [10 empty] | +0,048 |  | +0,381
| 1 | 0 | 0 | 2.891 | 0 | 0 | 3.0654 | 2.0436 | 0 | 0 | 3.91466 |  | 11.31728
58% | [10 empty] | +0,049 |  | +0,391
| 1 | 0 | 0 | 2.954 | 0 | 0 | 3.0276 | 2.0184 | 0 | 0 | 3.963535 |  | 11.70828
59% | [10 empty] | +0,05 |  | +0,401
| 1 | 0 | 0 | 3.017 | 0 | 0 | 2.9898 | 1.9932 | 0 | 0 | 4.013646 |  | 12.10917
60% | [10 empty] | +0,051 |  | +0,411
| 1 | 0 | 0 | 3.08 | 0 | 0 | 2.952 | 1.968 | 0 | 0 | 4.065041 |  | 12.52033
61% | [10 empty] | +0,053 |  | +0,422
| 1 | 0 | 0 | 3.143 | 0 | 0 | 2.9142 | 1.9428 | 0 | 0 | 4.117768 |  | 12.94215

## Ficha de Dosagem - G
TRUE | [10 empty] | p1 | Brita 1 - Serra de São Vicente - Cuiabá-MT | Quantidade (kg) | 12
[11 empty] | p2 | Brita 0 - Serra de São Vicente - Cuiabá-MT | Quantidade (kg) | 8
m | [10 empty] | CP | CP II F 40 - Votorantim - Cuiabá-MT | a1 | Areia Natural do Rio Cuiabá - - - Cuiabá - MT
9
α (%) | Traço | [9 empty] | Cimentos - kg |  | Agregados Miúdos - kg |  | Aditivos | Adições
| CP | MCS01 | MCS02 | a1 | a2 | a3 | p1 | p2 | p3 | p4 | CP |  | a1
51% | 1 | 0 | 0 | 2.87 | 0 | 0 | 3.678 | 2.452 | 0 | 0 | 3.262643 |  | 9.363785
52% | [10 empty] | +0,038 |  | +0,339
| 1 | 0 | 0 | 2.94 | 0 | 0 | 3.636 | 2.424 | 0 | 0 | 3.30033 |  | 9.70297
53% | [10 empty] | +0,039 |  | +0,347
| 1 | 0 | 0 | 3.01 | 0 | 0 | 3.594 | 2.396 | 0 | 0 | 3.338898 |  | 10.05008
54% | [10 empty] | +0,039 |  | +0,355
| 1 | 0 | 0 | 3.08 | 0 | 0 | 3.552 | 2.368 | 0 | 0 | 3.378378 |  | 10.40541
55% | [10 empty] | +0,04 |  | +0,364
| 1 | 0 | 0 | 3.15 | 0 | 0 | 3.51 | 2.34 | 0 | 0 | 3.418803 |  | 10.76923
56% | [10 empty] | +0,041 |  | +0,373
| 1 | 0 | 0 | 3.22 | 0 | 0 | 3.468 | 2.312 | 0 | 0 | 3.460208 |  | 11.14187
57% | [10 empty] | +0,042 |  | +0,382
| 1 | 0 | 0 | 3.29 | 0 | 0 | 3.426 | 2.284 | 0 | 0 | 3.502627 |  | 11.52364
58% | [10 empty] | +0,043 |  | +0,391
| 1 | 0 | 0 | 3.36 | 0 | 0 | 3.384 | 2.256 | 0 | 0 | 3.546099 |  | 11.91489
59% | [10 empty] | +0,045 |  | +0,401
| 1 | 0 | 0 | 3.43 | 0 | 0 | 3.342 | 2.228 | 0 | 0 | 3.590664 |  | 12.31598
60% | [10 empty] | +0,046 |  | +0,411
| 1 | 0 | 0 | 3.5 | 0 | 0 | 3.3 | 2.2 | 0 | 0 | 3.636364 |  | 12.72727
61% | [10 empty] | +0,047 |  | +0,422
| 1 | 0 | 0 | 3.57 | 0 | 0 | 3.258 | 2.172 | 0 | 0 | 3.683241 |  | 13.14917